## Blad1
BRONS
Fosforbrons rundstång
Dimension | Cu Sn 8
2 - 160 | s
Vi har även andra legeringar i vissa dimensioner. Var vänlig kontakta oss för mer information.
Fosforbrons sexkantstång
Dimension | Cu Sn 8
14 - 55 | s
Vi har även andra legeringar i vissa dimensioner. Var vänlig kontakta oss för mer information.
Fosforbrons fyrkantstång
Dimension | Cu Sn 8
8x8 – 60x60 | s
Vi har även andra legeringar i vissa dimensioner. Var vänlig kontakta oss för mer information.
Fosforbrons plattstång
Dimension | Cu Sn 8
20x3 – 90x30 | s
Vi har även andra legeringar i vissa dimensioner. Var vänlig kontakta oss för mer information.
Fosforbrons rör
Dimension | Cu Sn 8
24,5/19,5 – 75,5/64,5 | s
Vi har även andra legeringar i vissa dimensioner. Var vänlig kontakta oss för mer information.
Fosforbrons plåt
Dimension | Cu Sn 8
s
300x2000x0,15
-
300x2000x25,0
Vi har även andra legeringar i vissa dimensioner. Var vänlig kontakta oss för mer information.
Aluminiumbrons rundstång
Dimension | Cu Al 10
Ni 5
Fe 4
6 - 404 | s
Vi har även andra legeringar i vissa dimensioner. Var vänlig kontakta oss för mer information.
Aluminiumbrons sexkantstång
Dimension | Cu Al 10
Ni 5
Fe 4
10 - 70 | s
Vi har även andra legeringar i vissa dimensioner. Var vänlig kontakta oss för mer information.
Aluminiumbrons fyrkantstång
Dimension | Cu Al 10
Ni 5
Fe 4
10x10 – 200x200 | s
Vi har även andra legeringar i vissa dimensioner. Var vänlig kontakta oss för mer information.
Aluminiumbrons plattstång
Dimension | Cu Al 10
Ni 5
Fe 4
20x10 – 400x146 | s
Vi har även andra legeringar i vissa dimensioner. Var vänlig kontakta oss för mer information.
Aluminiumbrons rör
Dimension | Cu Al 10
Ni 5
Fe 4
27/17 – 233/147 | s
Vi har även andra legeringar i vissa dimensioner. Var vänlig kontakta oss för mer information.
Gjuten brons rundstång
Dimension | Rg 7 | Cu Sn 12-C
CuSn11Pb2-C
10 - 404 |  | s
s
Vi har även andra legeringar i vissa dimensioner. Var vänlig kontakta oss för mer information.
Gjuten brons sexstång
Dimension | Rg 7 | Cu Sn 12-C
CuSn11Pb2-C
17 - 65 |  | s
s
Vi har även andra legeringar i vissa dimensioner. Var vänlig kontakta oss för mer information.
Gjuten brons fyrkantstång
Dimension | Rg 7 | Cu Sn 12-C
CuSn11Pb2-C
22x22 – 263x263 |  | s
s
Vi har även andra legeringar i vissa dimensioner. Var vänlig kontakta oss för mer information.
Cu bly tennbrons rundstång
Dimension | Cu Sn7
Pb15-C
17 - 187 | s
Vi har även andra legeringar i vissa dimensioner. Var vänlig kontakta oss för mer information.
Gjuten brons plattstång
Dimension | Rg 7 | Cu Sn 12-C
CuSn11Pb2-C
22x12 – 312x52 |  | s
s
Vi har även andra legeringar i vissa dimensioner. Var vänlig kontakta oss för mer information.
Gjuten brons rör
Dimension | Rg 7 | Cu Sn 12-C
CuSn11Pb2-C
26/14 – 353/297 |  | s
s
Vi har även andra legeringar i vissa dimensioner. Var vänlig kontakta oss för mer information.
Cu bly tennbrons rör
Dimension | Cu Sn7
Pb15-C
29/19 – 242/197 | s
Vi har även andra legeringar i vissa dimensioner. Var vänlig kontakta oss för mer information.